## ניסויים
MATRIYA — תבנית ייבוא ניסויים ¦ פרסקו קולורס מחקר ומעבדות
🔷 מזהה ניסוי |  |  |  | 🧪 חומרים (%) | [6 empty] | ⚙️ תהליך |  |  |  |  | 📊 תוצאה | [5 empty] | 📎 תיעוד
experiment_id | date (YYYY-MM-DD) | operator | project | APP_pct | PER_pct | MEL_pct | Binder_pct | Nanoclay_pct | Additive_pct | notes_formula | mixing_time_min | mixing_speed | temperature_C | drying_time_min | notes_process | expansion_ratio | char_quality | adhesion | HRR_reduction_pct | result_status | notes_result | image_link | remarks
EXP-001 | 2026-03-24 | Rachel | INT-TFX-Base | 18 | 6 | 6 | 20 | 5 | 0 | נוסחה ראשונית | 10 | medium | 25 | 60 |  | 18.5 | good | pass | 72 | PASS | הרחבה טובה |  | ניסוי ראשון
EXP-002
EXP-003
EXP-004
EXP-005
EXP-006
EXP-007
EXP-008
EXP-009
EXP-010
EXP-011
EXP-012
EXP-013
EXP-014
EXP-015
EXP-016
EXP-017
EXP-018
EXP-019
EXP-020
EXP-021

## הוראות שימוש
MATRIYA — הוראות מילוי תבנית ניסויים
עקרון בסיסי:
• שורה אחת = ניסוי אחד
• אין למזג תאים
• כל שדה חובה מסומן בכוכבית (*)
שדות חובה:
experiment_id ¦ date ¦ operator ¦ project ¦ result_status
ערכים מותרים:
mixing_speed: low / medium / high
char_quality: excellent / good / fair / poor
adhesion: pass / fail / borderline
result_status: PASS / FAIL / PARTIAL / PENDING
הערות:
• אחוזים (pct) — ערכים מספריים בלבד, ללא סימן %
• אם חומר לא נמצא בפורמולציה — יש להשאיר 0
• תאריך בפורמט YYYY-MM-DD בלבד (לדוגמה: 2026-03-24)
• image_link — קישור ל-SharePoint / Google Drive (אופציונלי)
לשאלות — פנה לדוד שושן